## Sheet1
成果名称： | 汽车曲轴油封盖骨架绿色化成形技术及装备关键技术研发与产业化
登记日期： | 2024-05-23
完成单位： | 揭阳市汇宝昌电器有限公司,华南理工大学
完成人员： | 谢佳娜,陈敏生,黄珍媛,杨王平,曾俊,方炜,蔡龙强,林少勇,何伟华,吴创佳
研究起止日期： | 2021-05-01至2023-12-31
主要应用行业： | 制造业
高新技术领域： | 先进制造
评价单位： | 广东省测量控制技术与装备应用促进会\广州市仪器仪表学会
评价日期： | 2024-05-03
成果简介： | 汽车曲轴油封盖是发动机的一个重要部件，主要作用是密封曲轴与发动机的曲轴箱，防止发动机机油泄漏，并防止砂石、灰尘和其他污染物进入发动机。它在防止机油泄漏和保护发动机内部环境发挥着至关重要的作用。油封盖骨架主要由骨架、胶圈组成，其中骨架是关键部件，其成形质量在一定程度上影响汽车发动机的寿命和性能。为了使其起到良好的密封性能，对骨架制件的平面度、销钉定位孔位置精度等要求非常高。传统生产中，汽车曲轴油封盖一般采用铸造后切削的方法来保证较好的尺寸精度，但这也导致了零件过重、生产效率低等问题。随着智能制造业的高速发展，汽车生产不断向着轻量化、绿色化的方向发展。采用高生产效率的冲压成形不仅能提高生产效率，更重要的是可以节约原材、实现减重，满足汽车轻量化的要求。回弹是板料成形最常见的质量缺陷，严重的回弹变形会影响产品尺寸精度，在曲轴油封盖骨架产品上表现为回弹导致平面度和销钉定位孔位置精度很难达到使用要求。 本项目结合有限元数值模拟技术进行汽车曲轴油封盖骨架冲压工艺的开发和优化，重点对回弹变形量进行预测，通过型面系数补偿，在设计源头对回弹进行第一步控制；开发了7工序的汽车曲轴油封盖骨架冲压工艺及其模具装备，实现了产品试制；开发了一套汽车曲轴油封骨架冲压回弹校正装置，在第5工序后对工件表明进行回弹矫正；最终生产出满足要求的油封盖骨架系列产品。 本项目提出的一种汽车曲轴油封盖骨架绿色化冲压成形工艺，可以显著减轻产品重量、提高材料利用率、提高生产率、减低人工和材料成本，项目研发具有显著的经济、社会效益和生态环境效益。项目需要解决的关键问题是如何通过工艺和装备克服薄板冲压冲压中的回弹变形，确保产品平面度和孔位精度。项目采用理论研究、模拟仿真、工艺试验等多种研究手段，开发回弹补偿预变形工艺和柔性回弹矫正装置，实现汽车曲轴油封盖骨架绿色化制造。 本项目的主要技术指标： (1) 油封盖骨架产品厚度为1.2mm； (2) 油封盖骨架产品密封面平面度≤±0.15mm； (3) 销钉定位孔精度≤±0.025mm； (4) 生产效率达到300件/小时以上； (5) 实现板厚1.2mm、翻边预冲孔径2.1mm、孔深3.5mm的深翻孔，翻孔末端无细碎开裂，边缘光滑； 本项目的创新性主要体现在如下几个方面： ①开发了一种用于汽车曲轴油封骨架冲压回弹校正方法及装置，该方法采用模拟法确定汽车曲轴油封骨架冲压回弹变形量、主补偿面和补偿系数，进而确定矫正装置的矫正型面凸台的补偿型面及倾斜角，通过矫正矫正装置中螺杆的高度，使矫正螺杆与压紧固定装置和矫正型面凸台配合，实现工件的精确矫正，达到精确控制回弹的目的。 ②开发了一种薄板、小孔、深翻孔冲压模具，可以实现厚度1.2mm、翻边孔径2.1mm、孔深3.5mm的深翻孔；该模具进行深翻孔时，能通过在翻孔末端导倒角避免翻边口部无细碎开裂，边缘光滑，无需后续打磨工序，提高了产品质量和生产效率。 ③采用冲压工艺方法制造的汽车曲轴油封盖骨架厚度为1.2mm，平面度精度≤±0.15mm，销钉定位孔精度≤±0.025mm，，冲压生产效率可以达到300件/小时。 项目成果与应用 截止到鉴定日期，项目成果申请了国家发明专利1件和实用新型专利1件。 [1] 国家发明专利，一种用于汽车曲轴油封骨架冲压回弹校正方法及装置，申请号：02410269211.9 ，2024-3-11； [2]国家发明专利，一种薄板深翻孔冲压模具，申请号：2024204719408，2024-3-11； 项目成果已经在揭阳市汇宝昌电器有限公司产业化，销售情况良好，取得良好的经济、社会效益，在行业做出示范性应用，苏州洁瑞美精电子有限公司、惠州市景睿星科技有限公司、龙威科技（佛山）有限公司为本项目出具了出具了用户使用报告，汇宝昌制造的油封盖骨架产品精度满足他们的实用要求。