## Sheet1
成果名称： | 直径D＞1.2mm乳胶丝直接成型关键技术研发与产业化
登记日期： | 2024-06-21
完成单位： | 广东国兴乳胶丝有限公司
完成人员： | 谢锦庭,谢炎庆,黄玺昉,谢伟涛,黄晓新,黄晓洁
研究起止日期： | 2022-01-01至2024-02-29
主要应用行业： | 制造业
高新技术领域： | 先进制造
评价单位： | 广东省测量控制技术与装备应用促进会、广州市仪器仪表学会
评价日期： | 2024-03-19
成果简介： | 1.项目来源与背景 该项目为企业自选项目，由企业利用自有资金进行研究开发的科技项目。 乳胶丝是一种具有拉伸强度高、耐磨、耐腐蚀以及抗撕裂等良好性能的乳胶制品，广泛应用于服装、体育文化以及医用等行业。随着十四五规划对制造业高质量发展要求的提出，对乳胶丝的生产要求随着提高，普通小尺寸乳胶丝可以满足一般的弹力要求，而一些对弹力要求较高的弹性织物，采用普通小尺寸拼接成大直径乳胶丝作为原料，既存在人力成本高、生产效率低等问题，也对后端织物生产存在经线张紧流程长、织物可扩展空间小等限制，严重制约乳胶丝行业的高质量发展。针对以上问题，项目通过研究大直径乳胶丝工艺方案，实现大直径乳胶丝直接成型；优化材料配比，提高乳胶丝抗拉强度；创新设计均匀脱水、扩大乳胶丝与醋酸接触面积的挤出玻璃管结构，提高乳胶丝挤出的稳定性；研制D＞1.2mm乳胶丝生产装置，并实现产业化应用。 2.项目研究创新性 （1）创新的大直径乳胶丝制备方法：制备流程包括：①将乳胶、惰性料混合成液体，存储于惰性罐；②将乳胶混合液体抽取至活性罐，添加活性料进行充分反应，随后将混合胶液抽取至冷却罐冷却静置；③在乳胶混合液中添加热敏剂，得到热敏乳胶，将热敏乳胶通过输送管输送至大直径乳胶丝挤出装置；④保持挤出压力恒定,将大直径乳胶丝均匀挤出，挤出的乳胶丝立即进入醋酸槽进行脱水处理；⑤乳胶丝在一定浓度的醋酸中出现胶凝现象，由流动状态转变为固态，随后，乳胶丝由醋酸槽转移至热水槽清晰掉附着的醋酸；⑥完成清洗之后的乳胶丝，需经过多重烘干工序,彻底清除多余水分；⑦在烘干后的乳胶丝里加入滑石粉，并经过拼带、硫化、冷却、装箱,最终完成大直径乳胶丝生产。 （2）特制的大直径乳胶挤出玻璃管：设计大直径乳胶挤出玻璃管，该玻璃管存在从圆弧边至圆柱中心的开槽，开槽深度与大直径乳胶丝的半径相等，可提高乳胶丝在脱水时与醋酸接触面积，使大直径乳胶丝脱水充分，保证大直径乳胶丝稳定性能指标。 3.项目解决的关键问题 （1）大直径乳胶丝直接成型工艺方案研究：重点研究惰性料、活性料、乳胶混合液中添加的热敏剂、大直径乳胶丝挤出恒定压力保持、脱水成型的醋酸浓度及脱水时间、烘干工序、拼接工序等，实现整套大直径乳胶丝成型工艺路线。 （2）优化材料配比，提高乳胶丝抗拉强度：研究优化各关键工艺流程原料配比、关键时间等重要参数，以提高乳胶丝抗拉强度等性能参数。 （3）创新设计均匀脱水、扩大乳胶丝与醋酸接触面积的挤出玻璃管结构：通过创新设计挤出玻璃管结构，实现乳胶丝与醋酸接触面积增大，均匀脱水，以提高乳胶丝挤出的稳定性。 4.目前项目已达到的技术指标 （1）目前项目已达到预期效果，完成直径D＞1.2mm乳胶丝直接成型关键技术研发，研发了大直径乳胶丝直接成型工艺方法及特制的大直径乳胶丝直接成型挤出装置； （2）项目研发大直径乳胶丝具有直径大、速度快、性能稳定等特点，产品通过权威检测机构检测，并在桐乡市兆源家具配件有限公司、广东庆兴织带有限公司、揭阳市庆兴化纤实业有限公司等多家企业应用，满足了用户应用要求，显著提高乳胶丝经线穿丝工序生产效率，取得良好应用效果。 （3）项目获授权发明专利1项。