## 软模板微纳压印结构色面料的高效制备及其时装应用成果登记公示信息
成果名称： | 软模板微纳压印结构色面料的高效制备及其时装应用
登记日期： | 2024-11-19
完成单位： | 广东创时尚智能股份有限公司,五邑大学
完成人员： | 马德兵,巫莹柱,黄美林,易宁波,钟永立,钟河生,李琼珊,陈伟贤
研究起止日期： | 2021-04-14至2024-04-13
主要应用行业： | 制造业
高新技术领域： | 新材料
评价单位： | 揭阳市科学技术局
评价日期： | 2024-07-28
成果简介： | ①课题来源与背景；本课题基于广东创时尚智能股份有限公司与五邑大学的产学研合作的市级科技项目，项目编号为：skjcx033，项目名称《软模板微纳压印结构色面料的高效制备及其时装应用》。随着生活水平的日益提高，服装作为人们日常生活的必需品，已经不单单只是遮羞、驱寒保暖的工具，更是大众追求美的一种重要方式。色彩是服装构成的重要因素，能起到美化和丰富产品种类的重要作用，甚至对服装的一些服用性能和功能性有显著影响，而印染正是赋予其色彩的关键步骤。在强调生态文明建设和追求可持续发展的今天，绿色环保、永不褪色的结构色染料的出现为发展绿色印染提供了一个新思路。放眼自然界中，存在着许许多多不依靠化学着色，仅通过结构与光的物理作用就能产生绚丽颜色的生物。例如孔雀的羽毛、蝴蝶的翅膀、山魈的面部皮肤等。利用结构生色的原理对织物进行染色是从源头上解决传统印染行业高耗能、高污染问题的可行方向之一。②技术原理及性能指标；以前期仿生结构色研究为基础，先通过理论数值计算和软件仿真，设计出具有可产生特定颜色的微纳米图案及层叠材料及层叠数，再对比研究离子束刻蚀、UV 光刻、激光刻蚀或胶体光刻等刻蚀方法，以硅片或二氧化硅片等平整的硬材料作为原模板，在其表面制备出特定微纳米图案，研究最优制备工艺；以未聚合的 PDMS 前驱体单体为原料，旋涂到原模板上，固化后， 制备出微纳压印用软模板；通过 UV 固化胶，将 PDMS 软模板上的特定微纳米图案转印到平整硬质材料表面，再才有磁控溅射办法，将二氧化硅、二氧化钛等半导体逐层沉积到硬质材料表面，形成周期性微纳米图案，再用 PDMS 膜进行封装，保护所制备的多层微纳仿生结构。重点研究固化胶流变性能和机械性能对微纳压印效果的影响，研究各层厚度的精确调控机理。将结构色薄膜材料均匀切割成极细条带状纤维，制备出大角度、 波长稳定的结构色纤维，再将此结构色纤维织造成结构色织物。在此基础上，通过现代纺织技术开发出穿着性能良好的微纳压印结构色织物，使其成为新颖的视觉元素参与到时尚服装的设计中。形成的产品通过T/GDBX012-2019《服装功能性技术要求》的检验标准，并获得了授权1项发明专利与1项实用新型专利，发明专利名称：一种抗菌防螨复合面料及其制备方法（专利号：ZL2024100053676），实用新型专利名称：一种纤维混纺织造材料（专利号：ZL 202121809643.2）。③技术的创造性与先进性；通过理论计算和COMSOL软件仿真，设计出具有可产生特定颜色的微纳米图案及层叠材料及层叠数。采用PDMS膜作为软模板基材，在刻蚀好的SiO2模板上旋涂一层PDMS前驱体，固化后，制得具有相同表面结构特征的PDMS软模板。利用PDMS良好柔性，强度高，透明性好，透紫外，使压印后的模板与膜材料易于无损分离，从而制备大面积的微纳结构膜材料。采用磁控溅射技术加工高分子材料，实现批量生产的大面积多层高分子薄膜层叠，研究高分子碎片在基材表面沉积、重组、结晶的过程。④技术的成熟程度，适用范围和安全性；项目产品经第三方检测机构检测，所检项目符合要求。⑤应用情况及存在的问题；项目成果已经产业化，经用户使用，反映良好，取得显著的经济社会效益和生态环境效益。