## 基于混炼胶料溶胀率快速测试的乳胶丝质量提升方法与应用成果登记公
成果名称： | 基于混炼胶料溶胀率快速测试的乳胶丝质量提升方法与应用
登记日期： | 2025-03-29
完成单位： | 广东国兴乳胶丝有限公司
完成人员： | 谢锦庭,黄玺昉,谢伟涛,谢丽冰,谢炎庆,黄晓洁,黄晓新,曾奕中,陈建林
研究起止日期： | 2022-01-01至2024-12-31
主要应用行业： | 制造业
高新技术领域： | 先进制造
评价单位： | 广东省测量控制技术与装备应用促进会、广州市仪器仪表学会
评价日期： | 2025-03-08
成果简介： | 1、项目来源与背景 该项目为企业自选项目，由企业利用自有资金进行研究开发的科技项目。乳胶丝是一种具有拉伸强度高、耐磨、耐腐蚀以及抗撕裂等良好性能的乳胶制品，广泛应用于服装、体育文化以及医用等行业，市场需求大。随着应用领域发展，各行业对乳胶丝的质量稳定性提出新要求，乳胶丝的生产过程质量提升控制也面临新挑战。在乳胶丝生产过程中，混炼胶料的溶胀率是影响后续乳胶丝质量的关键参数，快速、准确测试并合理控制混料胶料溶胀率，对确保乳胶丝质量至关重要。而当前对胶料溶胀率测试存在胶料薄片厚度不均匀、溶胀率测试误差大，导致乳胶丝制品拉伸强度不足、永久变形率差等问题。项目分析基于混炼胶料溶胀率的乳胶丝质量提升原理，提出创新的混炼胶料溶胀率快速测试方案，同时优化溶胀率快速测试方法，实施基于混炼胶料溶胀率快速测试的乳胶丝质量提升，从生产前端实现乳胶丝高质量供给，对促进乳胶丝行业高质量发展具有重要意义。 2、项目研究创新性 （1）创新混炼胶料薄片制样工艺方案：①将混炼好的乳胶丝的胶料取样置于烧杯中；②将不锈钢片浸入甲醇溶液中后取出,使不锈钢片表面保持干净，再将不锈钢片浸入异丙醇溶液中后取出,使不锈钢片表面附着有异丙醇溶液,便于对胶料进行附着；③将表面附着有异丙醇的不锈钢片浸入烧杯内的胶料中，使胶料附着在不锈钢片表面；④将表面附着胶料的不锈钢片再次浸入异丙醇溶液中后取出，使不锈钢片表面上的胶料外表面变平滑，然后再将不锈钢片放入甲醇溶液中后取出，将胶料外表面的异丙醇溶液清洗掉；⑤将附着有胶料的不锈钢片放在晾干架上对胶料进行晾干，晾干后用滑石粉脱模，得到晾干后的胶料薄片；⑥将从不锈钢片上取下的胶料薄片，用圆冲对胶料薄片进行取样，得到圆形的胶料薄片样本，胶料薄片的直径为圆冲的内径，记为D1；⑦将圆形的胶料薄片样本浸入装有溶胀液的玻璃器皿中浸泡，使其溶胀；⑧在玻璃器皿下方放置方格坐标纸，记录溶胀后圆形的胶料薄片的直径，记为D2，通过公式：溶胀率=D2/D1，计算得到胶料的溶胀率。 （2）优化混炼胶料薄片制样关键参数：①胶料置于烧杯中后,使用药匙拨掉烧杯中胶料表面的气泡；②在制样工艺方案步骤②中，不锈钢片浸入甲醇溶液中清洗的时间为1~3秒,不锈钢片浸入异丙醇溶液中的时间为1~3秒；③在制样工艺方案步骤④中,表面附着有胶料的不锈钢片浸入异丙醇溶液中停留时间为1~3秒,浸入甲醇溶液中停留的时间为1~3秒；④在制样工艺方案步骤②和步骤④中,异丙醇溶液的质量分数浓度为98%；⑤所采用的不锈钢片厚度为1.2mm~2mm；⑥在制样工艺方案步骤⑦中溶胀液为环已烷；⑦在制样工艺方案步骤⑧中,方格坐标纸的最小方格尺寸为1mm；⑧在制样工艺方案步骤⑤中,使用风扇对准不锈钢片上的胶料进行吹风晾干,晾干时间为30min。 （3）基于混炼胶料溶胀率的乳胶丝生产过程优化：①混炼胶料存储温度优化：胶料溶胀率测试完成之后，根据计划生产的产品规格所需溶胀率范围，以及计划生产的时间，通过调节胶料的存储温度实现准确控制胶料正式生产时的溶胀率。②乳胶丝生产计划调整：生产常规型号乳胶丝，胶料溶胀率应控制在2.2-2.3之间；生产小型号乳胶丝，溶胀率应控制在2.3-2.5之间。如测试得到胶料溶胀率低于所需生产乳胶丝要求的溶胀率范围，可及时调整乳胶丝生产计划，将胶料用于生产较大规格的乳胶丝产品，避免原料浪费；③混炼胶料配方优化：胶料溶胀率在一定温度条件下，通过调节配方中促进剂配方比例，减缓胶料生产过程自然冷却速率，以保持生产过程乳胶丝质量稳定。 3、项目解决的关键问题 （1）基于混炼胶料溶胀率的乳胶丝质量提升原理分析：研究乳胶丝拉伸强度、600%永久变形率、拉断伸长率与混炼胶乳溶胀率之间的关系，为开展胶料溶胀率测试和控制奠定基础； （2）混炼胶料溶胀率快速测试方案研究：重点研究胶料准备、不锈钢片准备、不锈钢片取料、不锈钢片胶料处理、胶料薄片脱模、胶料薄片取样、胶料薄片样本溶胀、胶料溶胀率计算等，实现炼胶料溶胀率快速测试工艺路线。 （3）混炼胶料溶胀率快速测试优化方法研究：优化各关键工艺流程关键时间等重要参数，以提高混炼胶料薄片溶胀率测试的准确性和稳定性。 （4）基于混炼胶料溶胀率快速测试的乳胶丝质量提升实施：混炼胶料的溶胀率直接影响乳胶丝生产的关键质量参数，在产线前端，从混炼胶料存储温度优化、不同型号乳胶丝溶胀率控制、乳胶丝生产过程优化等环节着手，实现乳胶丝质量提升应用。 4、目前项目己达到的技术指标 （1）应用项目研发的质量提升方法生产的乳胶丝产品通过权威检测机构检测，性能指标符合行业标准要求：常规型号、小型号乳胶丝拉伸强度分别为22.9MPa和23.3MPa（标准要求≥20MPa），600%定伸永久变形率分别为7.0%和6.5%（标准要求≤10%），拉断伸长率分别为670%和675%（标准要求≥650%）； （2）相比未控制溶胀率的生产方法生产的乳胶丝产品，应用项目研发方法生产的乳胶丝，拉伸强度提升了32.3%（常规型号乳胶丝）、39.5%（小型号乳胶丝），600%定伸永久变形率降低了50%。